## Sheet1
附件：
2022年汕头市金平区食品相关产品生产领域监督抽查结果明细
序号 | 抽样编号 | 被抽检单位 | 被抽检单位地址 | 样品名称 | 样品材质/类别 | 检测依据 | 项目 | 报告书编号 | 测试结果
1 | XC22440511605605001 | 汕头市金平区优信塑料制品有限公司 | 广东省汕头市金平区鮀江街道金陇新金业路1号之一 | 面包托盘 | PET | Q/STYX 0001S-2020 | 总迁移量（4%乙酸，70℃，2h）、总迁移量（50%乙醇，70℃，2h） | X2260037 | 合格
2 | XC22440511605605002 | 汕头市金平区裕锋印刷包装有限公司 | 广东省汕头市金平区金陇北侧厂房 | 食品包装膜袋 | 外层VOPP/中间层/VNPET/内层PE | Q/STYF 1-2020 | 蒸发残渣（65%乙醇，常温，2h）、蒸发残渣（正已烷，常温，2h） | X2260038 | 合格
3 | XC22440511605605003 | 汕头市添弘塑胶有限公司 | 广东省汕头市汕揭公路竹后工业区内 | PE普通制袋 | 聚乙烯PE | GB/T 4456-2008 | 总迁移量（4%乙酸，70℃，2h）、总迁移量（50%乙醇，70℃，2h） | X2260039 | 合格
4 | XC22440511605605004 | 汕头市金平区新利塑料制品厂 | 广东省汕头市金平区月浦街道湖头竹后四巷12号 | 黑点透明膜（胶杯）包装膜 | PP/PET | Q/STXL 1-2020 | 蒸发残渣（65%乙醇，常温，2h）、蒸发残渣（正已烷，常温，2h） | X2260040 | 合格
5 | XC22440511605605005 | 汕头市东发印务有限公司 | 广东省汕头市金平区月浦街道湖头东兴工业区东发路中段(即原虱篇岭) | 溜溜果-菠萝味包装膜 | PET/PE | Q/DF 1-2021 | 蒸发残渣（65%乙醇，常温，2h）、蒸发残渣（正已烷，常温，2h） | X2260041 | 合格
6 | XC22440511605605006 | 汕头市陵海吸塑包装厂有限公司 | 广东省汕头市金平区岐山北工业区厂房全幢 | 两格餐盒 | 甘蔗浆 | GB/T 36787-2018《枝江模塑餐具》 | 铅、砷、荧光增白剂 | X2260049 | 合格
7 | XC22440511605605007 | 汕头市陵海吸塑包装厂有限公司 | 广东省汕头市金平区岐山北工业区厂房全幢 | 吸塑盖 | PET | Q/LHXS 02-2019 | 总迁移量（4%乙酸，70℃，2h）、总迁移量（50%乙醇，70℃，2h） | X2260050 | 合格
8 | XC22440511605605008 | 汕头市格派环保科技有限公司 | 广东省汕头市金平区潮汕路173号 | 长方型一次性多用盒 | 聚丙烯（PP） | GB/T 18006.1-2009 | 总迁移量（4%乙酸，70℃，2h）、总迁移量（50%乙醇，70℃，2h）、漏水试验、跌落性能 | X2260051 | 合格
9 | XC22440511605605009 | 汕头市金平区东兴包装有限公司 | 广东省汕头市金平区潮汕路东兴工业区湖兴路56号 | 聚丙烯薄膜 | CPP | Q/STDX 1-2022 | 蒸发残渣（65%乙醇，常温，2h）、蒸发残渣（正已烷，常温，2h） | X2260052 | 合格
10 | XC22440511605605010 | 汕头市格调塑胶有限公司 | 广东省汕头市金平区西陇水利路北侧八片工业区A幢9号之一 | 塑料保鲜盒 | PP | GB/T 32094-2015 | 总迁移量（4%乙酸，70℃，2h）、总迁移量（50%乙醇，70℃，2h） | X2260053 | 合格
11 | XC22440511605605011 | 汕头市骏亿塑胶有限公司 | 广东省汕头市金平区西陇水利路北侧八片工业区A幢10号之一 | 旋盖（吸管盖） | PE | Q/STJY 1-2022 | 总迁移量（4%乙酸，70℃，2h）、总迁移量（50%乙醇，70℃，2h） | X2260054 | 合格
12 | XC22440511605605012 | 汕头市金平区佳达塑胶厂有限公司 | 广东省汕头市金平区下岐兰田片属城市道路预留用地的厂房 | 塑料包装袋 | 聚乙烯 | BB/T 0039-2013 | 总迁移量（4%乙酸，70℃，2h）、总迁移量（50%乙醇，70℃，2h） | X2260055 | 合格
13 | XC22440511605605013 | 汕头市康馨宝塑胶有限公司 | 广东省汕头市金平区升业路9号厂房(除二、三层外) | 长方盘 | PP | Q/SKXB 1-2020 | 总迁移量（4%乙酸，70℃，2h）、总迁移量（50%乙醇，70℃，2h） | X2260056 | 合格
14 | XC22440511605605014 | 汕头市金立方包装实业有限公司 | 广东省汕头市金平区金平工业园升平片区沿河路1号 | 丹顿水果燕麦包装袋 | BOPP2.8/μmPET1.2/PE8.5 | Q/SJLF 1-2022 | 蒸发残渣（65%乙醇，常温，2h）、蒸发残渣（正已烷，常温，2h） | X2260057 | 合格
15 | XC22440511605605015 | 汕头市新语和裕塑胶实业有限公司 | 广东省汕头市大学路金平区民营科技园金环西路西侧19-6 | 味道方包袋/中方包 | BOPP | Q/STXY 3-2020 | 总迁移量（4%乙酸，70℃，2h）、总迁移量（50%乙醇，70℃，2h） | X2260058 | 合格
16 | XC22440511605605016 | 汕头市裕丰日用品制造有限公司 | 广东省汕头市金环西路26号之三 | 保鲜袋 | PE | Q/STYF 001 | 总迁移量（4%乙酸，70℃，2h）、总迁移量（50%乙醇，70℃，2h） | X2260059 | 合格
17 | XC22440511605605017 | 广东萃雅食品包装有限公司 | 广东省汕头市金平区升平第二工业区内06B2之B幢2层201 | PET塑盒 | PET | GB/T 18006.1-2009 | 总迁移量（4%乙酸，70℃，2h）、总迁移量（50%乙醇，70℃，2h）、漏水试验、跌落性能 | X2260060 | 合格
18 | XC22440511605605018 | 广东中兴塑料纸类印刷有限公司 | 广东省汕头市金平区升平工业区沿河路10号 | 300克单山麻辣蘸水袋 | BOPP2.7/PET铝1.2/PE7.0 | Q/GDZX 1-2017 | 蒸发残渣（65%乙醇，常温，2h）、蒸发残渣（正已烷，常温，2h） | X2260061 | 合格
19 | XC22440511605605019 | 广东省汕艺环保科技有限公司 | 广东省汕头市金平区升平第二工业区内06B1片区第一层东北面 | 豆皮托一次性包装盒 | PP | Q/GDSY 1-2022 | 总迁移量（4%乙酸，70℃，2h）、总迁移量（50%乙醇，70℃，2h）、跌落性能 | X2260062 | 合格
20 | XC22440511605605020 | 汕头市宏诚工艺制品有限公司 | 广东省汕头市金平区升平第二工业区内06A1片区B座 | 平口式保鲜袋 | PE | GB 4806.7-2016 | 总迁移量（4%乙酸，70℃，2h）、总迁移量（50%乙醇，70℃，2h） | X2260063 | 合格
21 | XC22440511605605021 | 汕头市泰浩饮料有限公司 | 广东省汕头市金平区大学路升平工业区升业北路8号 | 塑料饮料瓶 | PET | GB 2357-98 | 总迁移量（4%乙酸，70℃，2h）、总迁移量（50%乙醇，70℃，2h） | X2260064 | 合格
22 | XC22440511605605022 | 汕头市鼎烨塑料包装有限公司 | 广东省汕头市金平区马西中路29号一幢 | 便利杯 | PP | GB 18006.1-2009 | 总迁移量（4%乙酸，70℃，2h）、总迁移量（50%乙醇，70℃，2h）、漏水试验、跌落性能 | X2260065 | 合格
23 | XC22440511605605023 | 汕头市佳宜塑胶制品有限公司 | 广东省汕头市马西中路29号 | 贝比圆形积木辅食盒 | PP | Q/STJY 1 | 总迁移量（4%乙酸，70℃，2h，3次）、总迁移量（50%乙醇，70℃，2h，3次） | X2260066 | 合格
24 | XC22440511605605024 | 汕头市柏优环保科技有限公司 | 广东省汕头市金平区马西中路25号 | 防烫圆1500内托 | PP | GB 4806.7-2016 | 总迁移量（4%乙酸，70℃，2h）、总迁移量（50%乙醇，70℃，2h） | X2260067 | 合格
25 | XC22440511605605025 | 汕头市大简环保科技有限公司 | 广东省汕头市大学路275号之三 | 1200打包碗 | PP | GB 18006.1 | 总迁移量（4%乙酸，70℃，2h）、总迁移量（50%乙醇，70℃，2h）、漏水试验、跌落性能 | X2260068 | 合格
26 | XC22440511605605026 | 汕头市创美纸塑材料有限公司 | 广东省汕头市大学路283号之二 | 9.0硅油杯 | 硅油纸 | Q/STCM 1-2020 | 铅、砷、荧光增白剂 | X2260069 | 合格
27 | XC22440511605605027 | 汕头市金昱塑胶有限公司 | 广东省汕头市金平区鮀江街道“百爷后”长荣路63号之一 | 180g圆桶 | PP | Q/STJY 4-2020 | 总迁移量（4%乙酸，70℃，2h）、总迁移量（50%乙醇，70℃，2h） | X2260070 | 合格
28 | XC22440511605605028 | 汕头市金丛包装材料有限公司 | 汕头市潮汕路金园工业区3A1A2厂房 | 慧祥牌食品保鲜膜 | 聚乙烯 | GB/T 10457 | 总迁移量（4%乙酸，70℃，2h）、总迁移量（50%乙醇，70℃，2h） | X2260071 | 合格
29 | XC22440511605605029 | 汕头方大印刷包装科技有限公司 | 广东省汕头市潮汕路月浦二围吉祥工业区 | 盛运天成花生牛轧糖包装纸 | 涂蜡纸 | Q/STFD 2-2021 | 铅、砷、荧光增白剂 | X2260072 | 合格
30 | XC22440511605605030 | 汕头市亨正塑胶实业有限公司 | 广东省汕头市金平民营科技园二围北侧厂房 | PET-275ML明瓶 | PET | Q/STHZ 3-2020 | 总迁移量（4%乙酸，70℃，2h）、总迁移量（50%乙醇，70℃，2h） | X2260073 | 合格
31 | XC22440511605605031 | 汕头市升平中兴工艺印刷实业有限公司 | 广东省汕头市升平工业区沿河路26号中马街道工业厂房北侧1-3楼 | 营养麦片袋 | OP/PET/PE | Q/STSZ 1-2021 | 蒸发残渣（65%乙醇，常温，2h）、蒸发残渣（正已烷，常温，2h） | X2260074 | 合格
32 | XC22440511605605032 | 汕头市尚美塑胶模具实业有限公司 | 广东省汕头市金平区升平工业区6-8号 | 手握式冷水壶 | PP | Q/STSM 1-2020 | 总迁移量（4%乙酸，70℃，2h，3次）、总迁移量（50%乙醇，70℃，2h，3次） | X2260075 | 合格
33 | XC22440511605605033 | 汕头市新天地印刷厂有限公司 | 广东省汕头市金平区金园工业区13-06片区 | 奶油椰丝蛋糕95克袋 | BOPP/CPP | Q/XTD1-2020 | 蒸发残渣（65%乙醇，常温，2h）、蒸发残渣（正已烷，常温，2h） | X2260076 | 合格
34 | XC22440511605605034 | 汕头市金平区金新环塑料制品厂 | 广东省汕头市金平区潮汕路中宫建明工业区內8幢之二 | 环保冷热U型杯 | PP | GB/T 18006.1-2009 | 总迁移量（4%乙酸，70℃，2h）、总迁移量（50%乙醇，70℃，2h）、漏水试验、跌落性能 | X2260077 | 合格
35 | XC22440511605605035 | 汕头市天恩印务有限公司 | 广东省汕头市金平区岐山陇头工业护堤路208号B座 | 营养麦片内膜 | PET/VMPEP/PE | Q/STTE 1-2020 | 蒸发残渣（65%乙醇，常温，2h）、蒸发残渣（正已烷，常温，2h） | X2260078 | 合格